## 描述符
小分子编号 | SMILES | TPSA | MinPartialCharge | MaxAbsPartialCharge | LogEE_A | SpAbs_A | SlogP_VSA1 | PEOE_VSA1 | MolWt | NumRotatableBonds | HeavyAtomMolWt | FractionCSP3 | LabuteASA | BalabanJ | Chi0 | Kappa1 | ATS0dv | Eads(100) | CT(100) | HOMO | LUMO | Con | Sel | TOF
5 | CCCCS | 0 | -0.1793641 | 0.1793641 | 2.390167 | 5.464102 | 0 | 0 | 90.191 | 2 | 80.111 | 1 | 38.98914 | 2.19061 | 4.12132 | 5.35 | 13.30864 | -4.10153678 | 0.050238 | -0.34224 | 0.02846 | 41.50644 | 60.89102 | 40.08758
44 | SC1=C(S)C=CC(C)=C1 | 0 | -0.1422904 | 0.1422904 | 3.099448 | 10.79228 | 0 | 0 | 156.275 | 0 | 148.211 | 0.1428571 | 66.10648 | 2.346227 | 6.853371 | 7.032108 | 76.61728 | -3.374809 | -0.499754 | -0.21983 | -0.02269 | 41.86737 | 98.68583 | 42.65093
9 | SC(C)(C)CCCCCC | 0 | -0.1730826 | 0.1730826 | 3.132978 | 10.83478 | 0 | 0 | 160.326 | 5 | 140.166 | 1 | 70.81385 | 3.043758 | 8.035534 | 10.35 | 39.30864 | -4.312872 | -0.34324 | -0.32951 | 0.02331 | 43.7 | 62.5 | 46.47017
32 | SC1=C(C(C)C)C=C(C(C)C)C=C1C(C)C | 0 | -0.1428316 | 0.1428316 | 3.664511 | 18.38038 | 0 | 0 | 236.424 | 3 | 212.232 | 0.6 | 105.8709 | 2.796336 | 12.45567 | 13.63423 | 115.3086 | -3.27386002 | -0.256509 | -0.31649 | -0.01463 | 45.99144 | 79.05898 | 79.17341
29 | SC1=CC=C(OC)C(OC)=C1 | 18.46 | -0.4928689 | 0.4928689 | 3.287095 | 13.62512 | 9.473726 | 9.473726 | 170.233 | 2 | 160.153 | 0.25 | 71.54344 | 2.411468 | 8.267585 | 8.268328 | 149.3086 | -3.64397234 | -0.321703 | -0.32691 | -0.01071 | 46.82307 | 79.1771 | 70.26588
28 | SC1=CC=C2C3=C1C=CC4=C3C(C=C2)=CC=C4 | 0 | -0.1427821 | 0.1427821 | 3.826456 | 23.37298 | 0 | 0 | 234.323 | 0 | 224.243 | 0 | 104.6105 | 1.676805 | 11.40541 | 9.31558 | 193.3086 | -3.41365808 | -1.131136 | -0.20777 | -0.06996 | 46.97571 | 85.80557 | 95.9923
30 | SC1=C(C)C=CC(C)=C1 | 0 | -0.1431369 | 0.1431369 | 3.099448 | 10.79228 | 0 | 0 | 138.235 | 0 | 128.155 | 0.25 | 61.31635 | 2.346227 | 6.853371 | 6.686686 | 77.30864 | -3.63241124 | -0.854303 | -0.24306 | -0.01708 | 49.94077 | 76.72116 | 93.0699
22 | SC1=CC=C(C)C=C1 | 0 | -0.1434266 | 0.1434266 | 2.97973 | 9.924777 | 0 | 0 | 124.208 | 0 | 116.144 | 0.1428571 | 54.95141 | 2.192377 | 5.983128 | 5.7021 | 69.30864 | -3.67810219 | -0.274217 | -0.29047 | -0.01363 | 50 | 87.1 | 78.58485
16 | SC1=CC=C(F)C=C1 | 0 | -0.2070111 | 0.2070111 | 2.97973 | 9.924777 | 0 | 0 | 128.171 | 0 | 123.131 | 0 | 52.75201 | 2.192377 | 5.983128 | 5.633333 | 117.3086 | -3.62717986 | 0.094362 | -0.28926 | -0.02998 | 50.27349 | 77.94859 | 51.50294
3 | SC[C@H](O)[C@H](O)CS | 40.46 | -0.3895458 | 0.3895458 | 2.900838 | 9.331737 | 0 | 10.21305 | 154.256 | 3 | 144.176 | 1 | 59.73268 | 3.292478 | 6.568914 | 8.62 | 76.61728 | -4.0345497 | 0.022985 | -0.22992 | 0.01288 | 50.7 | 90.9 | 19.86984
38 | SC1=CC(C(F)(F)F)=CC(C(F)(F)F)=C1 | 0 | -0.1661365 | 0.4159647 | 3.615592 | 16.29458 | 0 | 0 | 246.175 | 0 | 242.143 | 0.25 | 86.30957 | 2.727989 | 11.85337 | 12.22067 | 401.3086 | -3.59719978 | -0.399969 | -0.24921 | -0.06157 | 53.0501 | 78.6909 | 114.9199
19 | OC1=CC=C(S)C=C1 | 20.23 | -0.5079656 | 0.5079656 | 2.97973 | 9.924777 | 0 | 5.106527 | 126.18 | 0 | 120.132 | 0 | 53.3807 | 2.192377 | 5.983128 | 5.505685 | 93.30864 | -6.53759619 | 0.026516 | -0.27098 | -0.02093 | 53.6 | 88.4 | 68.8909
37 | CC1=CC=CC(C)=C1S | 0 | -0.1428728 | 0.1428728 | 3.099901 | 10.89133 | 0 | 0 | 138.235 | 0 | 128.155 | 0.25 | 61.31635 | 2.413325 | 6.853371 | 6.686686 | 77.30864 | -3.42544623 | -0.731975 | -0.24396 | -0.00726 | 54.22325 | 74.90056 | 121.2483
4 | CCCS | 0 | -0.1793745 | 0.1793745 | 2.155909 | 4.472136 | 0 | 0 | 76.164 | 1 | 68.1 | 1 | 32.6242 | 1.974745 | 3.414214 | 4.35 | 9.308642 | -4.09814551 | -0.424425 | -0.23083 | 0.0319 | 54.3 | 72.1 | 43.6445
17 | SC1=CC=C(Cl)C=C1 | 0 | -0.1434251 | 0.1434251 | 2.97973 | 9.924777 | 0 | 0 | 144.626 | 0 | 139.586 | 0 | 58.88974 | 2.192377 | 5.983128 | 5.987226 | 68.91358 | -3.63098736 | -0.138775 | -0.27475 | -0.0311 | 55.1239 | 76.29221 | 53.04374
20 | NC1=CC=C(S)C=C1 | 26.02 | -0.3987278 | 0.3987278 | 2.97973 | 9.924777 | 5.733667 | 5.733667 | 125.196 | 0 | 118.14 | 0 | 53.92636 | 2.192377 | 5.983128 | 5.505685 | 77.30864 | -3.64530478 | 0.105972 | -0.25623 | -0.01396 | 55.6 | 86.2 | 53.49943
36 | SC1=CC(C)=CC(C)=C1 | 0 | -0.1434066 | 0.1434066 | 3.099014 | 10.12899 | 0 | 0 | 138.235 | 0 | 128.155 | 0.25 | 61.31635 | 2.340852 | 6.853371 | 6.686686 | 77.30864 | -3.72059953 | -0.196287 | -0.24363 | -0.00984 | 56.13177 | 81.90895 | 127.0546
24 | SC1=CC=C(C(C)C)C=C1 | 0 | -0.1434266 | 0.1434266 | 3.197236 | 11.93624 | 0 | 0 | 152.262 | 1 | 140.166 | 0.3333333 | 67.6813 | 2.259903 | 7.560478 | 7.674493 | 79.30864 | -3.69448896 | 0.231656 | -0.21957 | -0.01912 | 60.3 | 88.8 | 67.76037
35 | SC1=C(C)C=C(C)C=C1 | 0 | -0.1431468 | 0.1431468 | 3.099448 | 10.79228 | 0 | 0 | 138.235 | 0 | 128.155 | 0.25 | 61.31635 | 2.346227 | 6.853371 | 6.686686 | 77.30864 | -3.603676 | -0.548077 | -0.25006 | -0.0144 | 60.68956 | 80.57194 | 126.0565
18 | SC1=CC=C(Br)C=C1 | 0 | -0.1434256 | 0.1434256 | 2.97973 | 9.924777 | 0 | 0 | 189.077 | 0 | 184.037 | 0 | 62.45402 | 2.192377 | 5.983128 | 6.174224 | 68.37586 | -3.62634598 | -0.440278 | -0.22828 | -0.03275 | 63.47888 | 75.23941 | 69.16039
14 | SC(C)C | 0 | -0.1765082 | 0.1765082 | 2.178059 | 3.464102 | 0 | 0 | 76.164 | 0 | 68.1 | 1 | 32.6242 | 2.32379 | 3.57735 | 4.35 | 11.30864 | -4.23013075 | 0.339337 | -0.22953 | 0.0249 | 65 | 55.3 | 42.87633
15 | SC1CCCCC1 | 0 | -0.1759301 | 0.1759301 | 2.844305 | 8.720566 | 0 | 0 | 116.229 | 0 | 104.133 | 1 | 50.7132 | 2.122918 | 5.112884 | 5.486054 | 29.30864 | -4.238383 | 0.069911 | -0.29353 | 0.03056 | 70.2 | 84.9 | 64.97951
27 | SC1=CC=CC2=C1C=CC=C2 | 0 | -0.1427832 | 0.1427832 | 3.342101 | 14.49536 | 0 | 0 | 160.241 | 0 | 152.177 | 0 | 71.26813 | 1.993176 | 7.681798 | 6.741223 | 111.3086 | -3.48903977 | -0.288417 | -0.25429 | -0.05525 | 72.4 | 85.1 | 171.644
31 | SC1=CC(C)=C(C)C=C1 | 0 | -0.1434164 | 0.1434164 | 3.099448 | 10.79228 | 0 | 0 | 138.235 | 0 | 128.155 | 0.25 | 61.31635 | 2.346227 | 6.853371 | 6.686686 | 77.30864 | -3.69648189 | -0.164547 | -0.24982 | -0.01328 | 72.71187 | 78.03768 | 108.7732
10 | CC(S)(C)CCCCCCCCC | 0 | -0.1730826 | 0.1730826 | 3.393869 | 14.48759 | 0 | 0 | 202.407 | 8 | 176.199 | 1 | 89.90868 | 3.000102 | 10.15685 | 13.35 | 51.30864 | -3.742083 | -1.174665 | -0.29502 | 0.02346 | 79.2 | 65.6 | 61.23894
21 | COC1=CC=C(S)C=C1 | 9.23 | -0.4967672 | 0.4967672 | 3.089765 | 11.18996 | 4.736863 | 4.736863 | 140.207 | 1 | 132.143 | 0.1428571 | 60.06496 | 2.180402 | 6.690234 | 6.489474 | 105.3086 | -3.6383395 | -0.045865 | -0.26059 | -0.01779 | 88.7 | 75.5 | 75.32251
26 | SC1=CC2=C(C=C1)C=CC=C2 | 0 | -0.143404 | 0.143404 | 3.341737 | 14.42692 | 0 | 0 | 160.241 | 0 | 152.177 | 0 | 71.26813 | 1.932319 | 7.681798 | 6.741223 | 111.3086 | -3.666628 | 0.182218 | -0.23869 | -0.05706 | 89.2 | 84.5 | 166.1826
33 | SC1=C(OC)C=C(OC)C=C1 | 18.46 | -0.4966234 | 0.4966234 | 3.287086 | 13.66582 | 9.473726 | 9.473726 | 170.233 | 2 | 160.153 | 0.25 | 71.54344 | 2.373856 | 8.267585 | 8.268328 | 149.3086 | -3.59194788 | -0.050446 | -0.33071 | -0.00625 | 90.59194 | 68.24525 | 129.5306
25 | SC1=CC=C(C(C)(C)C)C=C1 | 0 | -0.1434265 | 0.1434265 | 3.302522 | 12.52734 | 0 | 0 | 166.289 | 0 | 152.177 | 0.4 | 74.04624 | 2.393615 | 8.483128 | 8.664607 | 87.30864 | -3.69796129 | 0.153504 | -0.32636 | -0.01661 | 95.1 | 79 | 50.97636
40 | [H][C@@]1(C[C@]2([H])C3)CC(C2)(S)C[C@@]3([H])C1 | 0 | -0.1724705 | 0.1724705 | 3.416616 | 13.96257 | 0 | 0 | 168.305 | 0 | 152.177 | 1 | 74.1613 | 1.940004 | 7.474691 | 6.822036 | 67.30864 | -4.3087965 | 0.063388 | -0.22613 | 0.02178 | 100 | 76 | 195.05

## Sheet1
小分子编号 | SMILES | HOMO | ATS0dv | MolWt | LUMO | Kappa1 | CT(100) | Sel | HOMO/log(ATS0dv) | (HOMO)^2/sqrt(ATS0dv) | HOMO/sqrt(ATS0dv) | log(ATS0dv)/HOMO | (HOMO)^2/log(ATS0dv) | HOMO)^2/ATS0dv | (HOMO)^3/sqrt(ATS0dv) | (HOMO*LUMO)/sqrt(ATS0dv) | (HOMO/LUMO)/(ATS0dv)^2 | (LUMO/HOMO)/sqrt(ATS0dv) | (HOMO*ATS0dv)/CT(100) | ATS0dv/CT(100) | (ATS0dv/CT(100))/HOMO | sqrt(ATS0dv)/CT(100) | log(ATS0dv)*(HOMO/CT(100)) | (Kappa1/CT(100))/HOMO
14 | SC(C)C | -0.22953 | 11.30864 | 76.164 | 0.0249 | 4.35 | 0.339337 | 55.3
5 | CCCCS | -0.34224 | 13.30864 | 90.191 | 0.02846 | 5.35 | 0.050238 | 60.89102
9 | SC(C)(C)CCCCCC | -0.32951 | 39.30864 | 160.326 | 0.02331 | 10.35 | -0.34324 | 62.5
10 | CC(S)(C)CCCCCCCCC | -0.29502 | 51.30864 | 202.407 | 0.02346 | 13.35 | -1.174665 | 65.6
33 | SC1=C(OC)C=C(OC)C=C1 | -0.33071 | 149.3086 | 170.233 | -0.00625 | 8.268328 | -0.050446 | 68.24525
4 | CCCS | -0.23083 | 9.308642 | 76.164 | 0.0319 | 4.35 | -0.424425 | 72.1
37 | CC1=CC=CC(C)=C1S | -0.24396 | 77.30864 | 138.235 | -0.00726 | 6.686686 | -0.731975 | 74.90056
18 | SC1=CC=C(Br)C=C1 | -0.22828 | 68.37586 | 189.077 | -0.03275 | 6.174224 | -0.440278 | 75.23941
21 | COC1=CC=C(S)C=C1 | -0.26059 | 105.3086 | 140.207 | -0.01779 | 6.489474 | -0.045865 | 75.5
40 | [H][C@@]1(C[C@]2([H])C3)CC(C2)(S)C[C@@]3([H])C1 | -0.22613 | 67.30864 | 168.305 | 0.02178 | 6.822036 | 0.063388 | 76
17 | SC1=CC=C(Cl)C=C1 | -0.27475 | 68.91358 | 144.626 | -0.0311 | 5.987226 | -0.138775 | 76.29221
30 | SC1=C(C)C=CC(C)=C1 | -0.24306 | 77.30864 | 138.235 | -0.01708 | 6.686686 | -0.854303 | 76.72116
16 | SC1=CC=C(F)C=C1 | -0.28926 | 117.3086 | 128.171 | -0.02998 | 5.633333 | 0.094362 | 77.94859
31 | SC1=CC(C)=C(C)C=C1 | -0.24982 | 77.30864 | 138.235 | -0.01328 | 6.686686 | -0.164547 | 78.03768
38 | SC1=CC(C(F)(F)F)=CC(C(F)(F)F)=C1 | -0.24921 | 401.3086 | 246.175 | -0.06157 | 12.22067 | -0.399969 | 78.6909
25 | SC1=CC=C(C(C)(C)C)C=C1 | -0.32636 | 87.30864 | 166.289 | -0.01661 | 8.664607 | 0.153504 | 79
32 | SC1=C(C(C)C)C=C(C(C)C)C=C1C(C)C | -0.31649 | 115.3086 | 236.424 | -0.01463 | 13.63423 | -0.256509 | 79.05898
29 | SC1=CC=C(OC)C(OC)=C1 | -0.32691 | 149.3086 | 170.233 | -0.01071 | 8.268328 | -0.321703 | 79.1771
35 | SC1=C(C)C=C(C)C=C1 | -0.25006 | 77.30864 | 138.235 | -0.0144 | 6.686686 | -0.548077 | 80.57194
36 | SC1=CC(C)=CC(C)=C1 | -0.24363 | 77.30864 | 138.235 | -0.00984 | 6.686686 | -0.196287 | 81.90895
26 | SC1=CC2=C(C=C1)C=CC=C2 | -0.23869 | 111.3086 | 160.241 | -0.05706 | 6.741223 | 0.182218 | 84.5
15 | SC1CCCCC1 | -0.29353 | 29.30864 | 116.229 | 0.03056 | 5.486054 | 0.069911 | 84.9
27 | SC1=CC=CC2=C1C=CC=C2 | -0.25429 | 111.3086 | 160.241 | -0.05525 | 6.741223 | -0.288417 | 85.1
28 | SC1=CC=C2C3=C1C=CC4=C3C(C=C2)=CC=C4 | -0.20777 | 193.3086 | 234.323 | -0.06996 | 9.31558 | -1.131136 | 85.80557
20 | NC1=CC=C(S)C=C1 | -0.25623 | 77.30864 | 125.196 | -0.01396 | 5.505685 | 0.105972 | 86.2
22 | SC1=CC=C(C)C=C1 | -0.29047 | 69.30864 | 124.208 | -0.01363 | 5.7021 | -0.274217 | 87.1
19 | OC1=CC=C(S)C=C1 | -0.27098 | 93.30864 | 126.18 | -0.02093 | 5.505685 | 0.026516 | 88.4
24 | SC1=CC=C(C(C)C)C=C1 | -0.21957 | 79.30864 | 152.262 | -0.01912 | 7.674493 | 0.231656 | 88.8
3 | SC[C@H](O)[C@H](O)CS | -0.22992 | 76.61728 | 154.256 | 0.01288 | 8.62 | 0.022985 | 90.9
44 | SC1=C(S)C=CC(C)=C1 | -0.21983 | 76.61728 | 156.275 | -0.02269 | 7.032108 | -0.499754 | 98.68583

## 描述符含义
feature |  |  | 中文名 | 描述符类型 | 描述符含义
MolLogP | 1 | rdkit | LogP值 | 电子描述符 | 分子在水和辛醇之间的分配系数的对数 | 1
TPSA | 2 | rdkit | 极性表面积 | 电子描述符 | 分子表面带有极性官能团的面积 | 2
NumHDonors | 3 | rdkit | 氢键供体数量 | 电子描述符 | 分子中能够提供氢键的氢原子数 | 3
NumHAcceptors | 4 | rdkit | 氢键受体数量 | 电子描述符 | 分子中能够接受氢键的原子数 | 4
MaxPartialCharge | 5 | rdkit | 最大部分电荷 | 电子描述符 | 分子中单个原子的最大电荷值 | 5
MinPartialCharge | 6 | rdkit | 最小部分电荷 | 电子描述符 | 分子中单个原子的最小电荷值 | 6
MaxAbsPartialCharge | 7 | rdkit | 最大绝对部分电荷 | 电子描述符 | 分子中电荷绝对值最大的原子的电荷值 | 7
MinAbsPartialCharge | 8 | rdkit | 最小绝对部分电荷 | 电子描述符 | 分子中电荷绝对值最小的原子的电荷值 | 8
LogEE_A | 9 | mordred | 极性溶剂环境中的能量变化 | 电子描述符 | 衡量分子在不同溶剂中的能量变化，反映溶解度、极性和催化反应中可能的影响。 | 9
SpAbs_A | 10 | mordred | 表面极性描述符 | 电子描述符 | 反映分子表面上极性区域的数量和大小，对配体和催化剂的亲和力有重要影响。 | 10
VE1_A | 11 | mordred | 极性溶剂分子电子特征 | 电子描述符 | 描述分子在极性溶剂中的能量变化，反应电子特性和溶剂效应关系 | 11
SlogP_VSA1 | 12 | mordred | 疏水性溶剂溶解度 | 电子描述符 | 基于分子的疏水性来评估溶解度，这对配体与催化剂的相互作用非常重要。 | 12
PEOE_VSA1 | 13 | mordred | 表面电荷溶解度 | 电子描述符 | 通过分子表面电荷的分布评估溶解度，影响催化反应中溶剂的选择性和配体的活性。 | 13
MolWt | 14 | rdkit | 分子质量 | 几何描述符 | 分子中所有原子质量的总和 | 14
MolMR | 15 | rdkit | 分子折射率 | 几何描述符 | 分子的折射率，反映分子对光的折射能力 | 15
NumRotatableBonds | 16 | rdkit | 可旋转键数量 | 几何描述符 | 分子中可以自由旋转的单键数量 | 16
HeavyAtomMolWt | 17 | rdkit | 重原子分子量 | 几何描述符 | 分子中重原子的质量总和 | 17
FractionCSP3 | 18 | rdkit | SP3杂化碳的比例 | 几何描述符 | 分子中SP3杂化碳原子占所有碳原子数量的比例 | 18
LabuteASA | 19 | rdkit | Labute表面面积 | 几何描述符 | 分子表面面积的计算值 | 19
NumAliphaticCarbocycles | 20 | rdkit | 脂肪族碳环数量 | 结构描述符 | 分子中脂肪族碳环的数量 | 20
NumAromaticHeterocycles | 21 | rdkit | 芳香杂环数量 | 结构描述符 | 分子中芳香杂环的数量 | 21
NumSaturatedCarbocycles | 22 | rdkit | 饱和碳环数量 | 结构描述符 | 分子中饱和碳环的数量 | 22
nAromAtom | 23 | mordred | 芳香原子的数量 | 结构描述符 | 分子中芳香环的原子数目，芳香性通常与分子的稳定性和反应性、与催化剂的相互作用性相关。 | 23
nAromBond | 24 | mordred | 芳香键的数量 | 结构描述符 | 分子中芳香环的键数，影响分子电子性质和催化活性，尤其在催化剂中具有重要作用。 | 24
nHeavyAtom | 25 | mordred | 重原子数量 | 结构描述符 | 分子中不包含氢的原子数量，通常与分子的大小和复杂性相关。 | 25
nHetero | 26 | mordred | 异原子数量 | 结构描述符 | 分子中不包括碳和氢的原子数量（如氧、氮、硫等），影响分子的电子性质和与催化剂的相互作用。 | 26
RingCount | 27 | rdkit | 环的数量 | 拓扑描述符 | 分子中环结构的数量 | 27
BalabanJ | 28 | rdkit | Balaban复杂度指数 | 拓扑描述符 | 基于分子图的复杂度度量，反映分子结构的复杂性 | 28
Chi0 | 29 | rdkit | 无环拓扑指数 | 拓扑描述符 | 基于分子拓扑的指数，衡量分子复杂性 | 29
Chi1 | 30 | rdkit | 第一阶拓扑指数 | 拓扑描述符 | 基于分子图的拓扑指数 | 30
Kappa1 | 31 | rdkit | Kappa拓扑指数1 | 拓扑描述符 | 基于分子拓扑的指数，衡量分子的紧凑性 | 31
Kappa2 | 32 | rdkit | Kappa拓扑指数2 | 拓扑描述符 | 基于分子拓扑的指数，进一步反映分子结构特征 | 32
ATS0dv | 33 | mordred | 原子全局拓扑指数 | 拓扑描述符 | 基于原子和键的拓扑结构指数，衡量分子中原子全局的连接性和分子图的拓扑特性 | 33

## 实验+计算
纠错编号 | 小分子编号 | SMILES | Conv. (%) | Sel. (%) | TOF(molNADH▪molPt-1▪h-1) | CO红外吸附-2066cm-1占比 | xps-Ptδ+占比 | Pt颗粒粒径大小（nm） | 接触角 | 对底物浓度的反应级数-3mg | 对氢气的反应级数-3mg | 对磷酸根的反应级数-3mg | 活化能（KJ/mol) | 111吸附能 | 100吸附能 | 转移电荷数111 | 转移电荷数100
1 | 1 | ClC1=CC=C(CS)C=C1 | 16 | 100 | 12.4832 | 0.06532067 | 0.5257683 | 1.7 | 0 | 0 | 0 | 0 | 0 | -2.884996 | -4.12885861 | 0.116092 | -0.104353
2 | 10 | SC1=CC=C(S)C=C1 | 1.8 | 99.9 | 1.820467 | 0 | 0 | 0 | 0 | 0 | 0 | 0 | 0 | -2.53994139 | -3.73874693 | 0.059956 | -0.596856
3 | 11 | SC[C@H](O)[C@H](O)CS | 50.7 | 90.9 | 19.86984 | 0 | 0 | 0 | 0 | 0 | 0 | 0 | 0 | -2.840796 | -4.0345497 | -0.032475 | 0.022985
4 | 12 | CCCS | 54.3 | 72.1 | 43.6445 | 0.4289176 | 0.6001182 | 0 | 17.745 | 0 | 0 | 0 | 0 | -2.90991158 | -4.09814551 | 0.080088 | -0.424425
5 | 13 | CCCCS | 41.50644 | 60.89102 | 40.08758 | 0.3401155 | 0.4359137 | 0 | 17.354 | 0 | 0 | 0 | 0 | -2.87700954 | -4.10153678 | 0.032912 | 0.050238
6 | 14 | CCCCCCS | 21.2 | 65.6 | 27.64137 | 0.5206672 | 0.4162027 | 0 | 31.608 | 0 | 0 | 0 | 0 | -2.8976237 | -4.10881886 | -0.075424 | -0.188652
7 | 15 | SCCCCCCCC | 21.2 | 65.6 | 36.78086 | 0.2528532 | 0 | 0 | 23.051 | 0 | 0 | 0 | 0 | -2.95957637 | -4.14329859 | -0.031488 | -0.192815
8 | 16 | SCCCCCCCCCCCCCCCC | 21.5 | 88 | 21.08025 | 0.6714725 | 0 | 0 | 22.727 | 0 | 0 | 0 | 0 | -2.850805 | -4.07290439 | 0.083007 | -0.133468
9 | 17 | SC(C)(C)CCCCCC | 43.7 | 62.5 | 46.47017 | 0 | 0.3390154 | 0 | 0 | 0 | 0 | 0 | 0 | -3.493472 | -4.312872 | -0.026885 | -0.34324
10 | 18 | CC(S)(C)CCCCCCCCC | 79.2 | 65.6 | 61.23894 | 0 | 0 | 0 | 0 | 0 | 0 | 0 | 0 | -2.68766499 | -3.742083 | -0.585601 | -1.174665
12 | 19 | SCC(C)C | 20.21438 | 97.57426 | 40.08977 | 0 | 0 | 0 | 0 | 0 | 0 | 0 | 0 | -2.88257727 | -4.08383086 | 0.002417 | -0.486913
13 | 2 | CC(C)(C)C1=CC=C(CS)C=C1 | 22.1 | 98.4 | 22.64756 | 0.09899486 | 0 | 1.9 | 0 | 0 | 0 | 0 | 0 | -2.985353 | -4.20915621 | 0.202848 | -0.343387
14 | 20 | SC(C)C | 65 | 55.3 | 42.87633 | 0 | 0.2877476 | 0 | 0 | 0 | 0 | 0 | 0 | -3.03444178 | -4.23013075 | -0.027638 | 0.339337
15 | 21 | SC1CCCCC1 | 70.2 | 84.9 | 64.97951 | 0 | 0 | 0 | 0 | 0 | 0 | 0 | 0 | -3.017256 | -4.238383 | 0.074137 | 0.069911
16 | 23 | SC1=CC=C(F)C=C1 | 50.27349 | 77.94859 | 51.50294 | 0 | 0.6126512 | 0 | 0 | 0 | 0 | 0 | 0 | -2.43526056 | -3.62717986 | 0.048201 | 0.094362
17 | 24 | SC1=CC=C(Cl)C=C1 | 55.1239 | 76.29221 | 53.04374 | 0.07653628 | 0.8161392 | 2.2 | 0 | 0 | 0 | 0 | 0 | -2.4325198 | -3.63098736 | 0.108291 | -0.138775
18 | 25 | SC1=CC=C(Br)C=C1 | 63.47888 | 75.23941 | 69.16039 | 0 | 0 | 0 | 0 | 0 | 0 | 0 | 0 | -2.432251 | -3.62634598 | 0.050269 | -0.440278
19 | 26 | OC1=CC=C(S)C=C1 | 53.6 | 88.4 | 68.8909 | 0 | 0 | 0 | 0 | 0 | 0 | 0 | 0 | -5.3384257 | -6.53759619 | 0.141601 | 0.026516
20 | 27 | NC1=CC=C(S)C=C1 | 55.6 | 86.2 | 53.49943 | 0 | 0.4814185 | 0 | 0 | 0 | 0 | 0 | 0 | -2.452989 | -3.64530478 | 0.187223 | 0.105972
21 | 28 | COC1=CC=C(S)C=C1 | 88.7 | 75.5 | 75.32251 | 0.1450946 | 0.538059 | 2.44 | 0 | 0 | 0 | 0 | 0 | -2.45369201 | -3.6383395 | 0.194514 | -0.045865
22 | 29 | SC1=CC=C(C)C=C1 | 50 | 87.1 | 78.58485 | 0.1218803 | 0.8185892 | 2 | 0 | 0 | 0 | 0 | 0 | -2.49250372 | -3.67810219 | 0.064692 | -0.274217
23 | 3 | CC1=CC=C(CS)C=C1 | 12 | 100 | 14.31417 | 0 | 0.5766427 | 1.9 | 0 | 0 | 0 | 0 | 0 | -2.98340659 | -4.20219323 | 0.076349 | -0.165791
24 | 30 | SC1=CC=C(C(C)C)C=C1 | 60.3 | 88.8 | 67.76037 | 0 | 0.6826631 | 0 | 0 | 0 | 0 | 0 | 0 | -2.496301 | -3.69448896 | 0.020626 | 0.231656
25 | 31 | SC1=CC=C(C(C)(C)C)C=C1 | 95.1 | 79 | 50.97636 | 0.4728643 | 0.631809 | 1.5 | 0 | 0 | 0 | 0 | 0 | -2.49938988 | -3.69796129 | 0.163945 | 0.153504
26 | 32 | SC1=CC2=C(C=C1)C=CC=C2 | 89.2 | 84.5 | 166.1826 | 0.1578144 | 0.7552087 | 0 | 0 | -0.1 | 0.46 | 0.46 | 17.6 | -2.461029 | -3.666628 | 0.011073 | 0.182218
27 | 33 | SC1=CC=CC2=C1C=CC=C2 | 72.4 | 85.1 | 171.644 | 0 | 0 | 0 | 0 | 0 | 0 | 0 | 0 | -2.365304 | -3.48903977 | -0.047209 | -0.288417
28 | 34 | SC1=CC=C2C3=C1C=CC4=C3C(C=C2)=CC=C4 | 46.97571 | 85.80557 | 95.9923 | 0 | 0 | 0 | 0 | 0 | 0 | 0 | 0 | -2.29565238 | -3.41365808 | -0.174318 | -1.131136
29 | 35 | SC1=CC=C(OC)C(OC)=C1 | 46.82307 | 79.1771 | 70.26588 | 0 | 0 | 0 | 0 | 0 | 0 | 0 | 0 | -2.46068399 | -3.64397234 | 0.09056 | -0.321703
30 | 36 | SC1=C(C)C=CC(C)=C1 | 49.94077 | 76.72116 | 93.0699 | 0 | 0 | 0 | 0 | 0 | 0 | 0 | 0 | -2.49960119 | -3.63241124 | 0.194829 | -0.854303
31 | 37 | SC1=CC(C)=C(C)C=C1 | 72.71187 | 78.03768 | 108.7732 | 0 | 0 | 0 | 0 | 0 | 0 | 0 | 0 | -2.508893 | -3.69648189 | 0.036864 | -0.164547
32 | 38 | SC1=C(C(C)C)C=C(C(C)C)C=C1C(C)C | 45.99144 | 79.05898 | 79.17341 | 0 | 0 | 0 | 0 | 0 | 0 | 0 | 0 | -2.206379 | -3.27386002 | -0.112078 | -0.256509
33 | 39 | SC1=C(OC)C=C(OC)C=C1 | 90.59194 | 68.24525 | 129.5306 | 0 | 0 | 0 | 0 | 0 | 0 | 0 | 0 | -2.41347541 | -3.59194788 | 0.041789 | -0.050446
34 | 4 | SCC1=CC=C(OC)C=C1 | 9.2 | 100 | 3.1208 | 0.1056725 | 0.604826 | 2.38 | 0 | 0 | 0 | 0 | 0 | -3.04630701 | -4.25222973 | 0.335381 | -0.289571
35 | 40 | SC1=C(C)C=C(C)C=C1 | 60.68956 | 80.57194 | 126.0565 | 0 | 0.6194384 | 0 | 0 | 0 | 0 | 0 | 0 | -2.43417204 | -3.603676 | 0.088228 | -0.548077
36 | 41 | SC1=CC(C)=CC(C)=C1 | 56.13177 | 81.90895 | 127.0546 | 0 | 0 | 0 | 0 | 0 | 0 | 0 | 0 | -2.53234377 | -3.72059953 | 0.040183 | -0.196287
37 | 42 | CC1=CC=CC(C)=C1S | 54.22325 | 74.90056 | 121.2483 | 0 | 0 | 0 | 0 | 0 | 0 | 0 | 0 | -2.29675 | -3.42544623 | -0.321592 | -0.731975
38 | 43 | SC1=CC(C(F)(F)F)=CC(C(F)(F)F)=C1 | 53.0501 | 78.6909 | 114.9199 | 0 | 0 | 0 | 0 | 0 | 0 | 0 | 0 | -2.39757285 | -3.59719978 | -0.008733 | -0.399969
39 | 44 | SCC1=CC=CO1 | 21 | 100 | 21.8456 | 0 | 0 | 0 | 0 | 0 | 0 | 0 | 0 | -3.00367196 | -4.2005305 | 0.129379 | -0.211943
40 | 45 | [H][C@@]1(C[C@]2([H])C3)CC(C2)(S)C[C@@]3([H])C1 | 100 | 76 | 195.05 | 0 | 0.7329923 | 0 | 0 | 0.18 | 0.23 | 0.31 | 10.3 | -3.147802 | -4.3087965 | 0.09855 | 0.063388
41 | 46 | SC(C1=CC=CC=C1)(C2=CC=CC=C2)C3=CC=CC=C3 | 7.9 | 100 | 8.42616 | 0 | 0.6100732 | 0 | 0 | 0 | 0 | 0 | 0 | -3.40426406 | -4.41984732 | 0.389244 | 0.464638
42 | 5 | SCCCC1=CC=CC=C1 | 8.62546 | 100 | 8.972782 | 0 | 0 | 0 | 0 | 0 | 0 | 0 | 0 | -2.915485 | -4.10892484 | 0.118986 | 0.204476
43 | 6 | SCCCCCCS | 11 | 99.9 | 11.44293 | 0 | 0 | 0 | 0 | 0 | 0 | 0 | 0 | -2.93613412 | -4.13174794 | -0.049663 | -0.020874
44 | 7 | SC1=C(S)C=CC(C)=C1 | 41.86737 | 98.68583 | 42.65093 | 0.3887646 | 0.6089994 | 2.67 | 0 | 0.42 | 0.66 | 0.38 | 9.3 | -2.23780407 | -3.374809 | -0.036863 | -0.499754
45 | 8 | SCC1=CC(CS)=CC=C1 | 7.8 | 100 | 6.523111 | 0 | 0 | 0 | 0 | 0 | 0 | 0 | 0 | -2.96982561 | -4.1728128 | -0.067475 | -0.018456
46 | 9 | SC1=CC(S)=CC=C1 | 22.5 | 93.7 | 23.406 | 0 | 0 | 0 | 0 | 0 | 0 | 0 | 0 | 0.5376866 | -0.6482243 | -0.034202 | -0.34566